## Plan1
AMOSTRA 1 BARRAGEM 2
Propriedade | Quantidade de corpo de prova | Valor mínimo normativo | Norma para realização do ensaio | Média | DP | CP | Espessura (mm) | Densidade (g/cm³) | Resistência a tração - ruptura (KN/m) | Deformação tração (%) | Resistência ao rasgo (N) | Resistência a punção (N) | Stress crack (Horas) (*) | OIT-HP | OIT-Std
Espessura | 10 | 2,00 mm | ASTM D 5199 | 2.0539 | 0.02608725 | CP1 | 2.077 | 0.947 | 58.23 | 757.5 | 306.1 | 890.5 | 500 | 206.34 | 26.62
Densidade | 5 | 0,940 g/cm³ | ASTM D 792 | 0.948 | 0.001224745 | CP2 | 2.08 | 0.95 | 63.18 | 816.1 | 318.7 | 872.8 | 500 | 185.03 | 22.38
Resistência a tração | 10 | 53 kN/m | ASTM D 6693 | 59.556 | 4.786458 | CP3 | 2.053 | 0.948 | 49.05 | 655.7 | 300.2 | 883.7 | 500
Deformação a tração | 10 | 700% | ASTM D 6693 | 789.83 | 62.08355 | CP4 | 2.071 | 0.947 | 59.38 | 770 | 283.5 | 859.1 | 500
Resistência ao rasgo | 10 | 249 N | ASTM D 1004 | 316.35 | 25.0829 | CP5 | 2.066 | 0.948 | 58.05 | 769.2 | 288.5 | 885.7 | 500
Resistência a punção | 5 | 640 N | ASTM D 4833 | 878.36 | 12.56614 | CP6 | 2.07 |  | 61.87 | 832.5 | 365.5
Stress-cracking | 5 | 500 horas | ASTM D 5397 | 500 | 0 | CP7 | 1.992 |  | 58.48 | 788.9 | 342.4
[6 empty] | CP8 | 2.045 |  | 66.84 | 885.3 | 305.3
[6 empty] | CP9 | 2.047 |  | 57.23 | 777.9 | 328.6
[6 empty] | CP10 | 2.038 |  | 63.25 | 845.2 | 324.7
[6 empty] | Média | 2.0539 | 0.948 | 59.556 | 789.83 | 316.35 | 878.36 | 500 | 195.685 | 24.5
[6 empty] | DP | 0.02608725 | 0.001224745 | 4.786458 | 62.08355 | 25.0829 | 12.56614 | 0 | 15.06845 | 2.12
(*) amostra não rompeu durante o ensaio
AMOSTRA 2 BARRAGEM 2
Propriedade | Quantidade de corpo de prova | Valor mínimo normativo | Norma para realização do ensaio | Média | DP | CP | Espessura (mm) | Densidade (g/cm³) | Resistência a tração - ruptura (KN/m) | Deformação tração (%) | Resistência ao rasgo (N) | Resistência a punção (N) | Stress crack (Horas) | Cisalhamento de solda (kN/m) | Descolamento de solda - Lado A (KN/m) | Descolamento de solda - Lado B (KN/m) | OIT-HP | OIT-Std
Espessura | 10 | 2,00 mm | ASTM D 5199 | 1.8678 | 0.06269822 | CP1 | 1.836 | 0.953 | 55.94 | 753.1 | 337.7 | 824.4 | 112 | 46.04 | 18.44 | 24.1 | 168.69 | 8.21
Densidade | 5 | 0,940 g/cm³ | ASTM D 792 | 0.9546 | 0.001516575 | CP2 | 1.828 | 0.954 | 61.02 | 827.3 | 333 | 895.3 | 135 | 47.62 | 27.86 | 28.36 | 156.94 | 6.79
Resistência a tração | 10 | 53 kN/m | ASTM D 6693 | 54.45 | 7.003101 | CP3 | 1.961 | 0.957 | 64.79 | 869.9 | 333.1 | 799.1 | 129 | 46.72 | 26.24 | 31.04
Deformação a tração | 10 | 700% | ASTM D 6693 | 748.37 | 80.32285 | CP4 | 1.942 | 0.955 | 62.74 | 837.4 | 328.1 | 861.9 | 112 | 48.62 | 28.67 | 30.91
Resistência ao rasgo | 10 | 249 N | ASTM D 1004 | 323.61 | 11.22007 | CP5 | 1.92 | 0.954 | 47.47 | 700.1 | 320 | 814.8 | 113 | 47.45 | 21.34 | 32.11
Resistência a punção | 5 | 640 N | ASTM D 4833 | 839.1 | 39.00276 | CP6 | 1.905 |  | 49.19 | 681.8 | 304.8
Descolamento de solda - Lado A | 5 | 21,2 kN/m | ASTM D 6392 | 24.51 | 4.427607 | CP7 | 1.781 |  | 48.87 | 699 | 325.1
Descolamento de solda - Lado B | 5 | 21,2 kN/m | ASTM D 6392 | 29.304 | 3.218669 | CP8 | 1.794 |  | 54.55 | 740.3 | 331.3
Cisalhamento de solda | 5 | 28 kN/m | ASTM D 6392 | 47.29 | 0.9734988 | CP9 | 1.88 |  | 55.99 | 766.2 | 314.2
Stress-cracking | 5 | 500 horas | ASTM D 5397 | 120.2 | 10.98636 | CP10 | 1.831 |  | 43.94 | 608.6 | 308.8
[6 empty] | Média | 1.8678 | 0.9546 | 54.45 | 748.37 | 323.61 | 839.1 | 120.2 | 47.29 | 24.51 | 29.304 | 162.815 | 7.5
[6 empty] | DP | 0.06269822 | 0.001516575 | 7.003101 | 80.32285 | 11.22007 | 39.00276 | 10.98636 | 0.9734988 | 4.427607 | 3.218669 | 8.308505 | 0.71
AMOSTRA 3 BARRAGEM 2
Propriedade | Quantidade de corpo de prova | Valor mínimo normativo | Norma para realização do ensaio | Média | DP | CP | Espessura (mm) | Densidade (g/cm³) | Resistência a tração - ruptura (KN/m) | Deformação tração (%) | Resistência ao rasgo (N) | Resistência a punção (N) | Stress crack (Horas) | OIT-HP | OIT-Std
Espessura | 10 | 2,00 mm | ASTM D 5199 | 1.88 | 0.03089408 | CP1 | 1.927 | 0.938 | 52.2 | 739.4 | 318.5 | 828.4 | 93 | 133.6 | 6.21
Densidade | 5 | 0,940 g/cm³ | ASTM D 792 | 0.9382 | 0.001095445 | CP2 | 1.904 | 0.938 | 61.16 | 826.3 | 324.2 | 816.2 | 90 | 113.45 | 4.79
Resistência a tração | 10 | 53 kN/m | ASTM D 6693 | 49.418 | 13.49409 | CP3 | 1.898 | 0.937 | 44.53 | 627.6 | 327.1 | 846.2 | 100
Deformação a tração | 10 | 700% | ASTM D 6693 | 686.74 | 142.8629 | CP4 | 1.899 | 0.938 | 53.82 | 741.7 | 327.8 | 885 | 104
Resistência ao rasgo | 10 | 249 N | ASTM D 1004 | 326.36 | 4.867169 | CP5 | 1.858 | 0.94 | 18.71 | 382.8 | 319.9 | 863 | 90
Resistência a punção | 5 | 640 N | ASTM D 4833 | 847.76 | 27.3512 | CP6 | 1.852 |  | 61.07 | 802.1 | 327.3
Stress-cracking | 5 | 500 horas | ASTM D 5397 | 95.4 | 6.308724 | CP7 | 1.872 |  | 56.2 | 744.2 | 328.8
[6 empty] | CP8 | 1.87 |  | 61.96 | 822.7 | 333.1
[6 empty] | CP9 | 1.898 |  | 47.99 | 656.8 | 333
[6 empty] | CP10 | 1.822 |  | 36.54 | 523.8 | 323.9
[6 empty] | Média | 1.88 | 0.9382 | 49.418 | 686.74 | 326.36 | 847.76 | 95.4 | 123.525 | 5.5
[6 empty] | DP | 0.03089408 | 0.001095445 | 13.49409 | 142.8629 | 4.867169 | 27.3512 | 6.308724 | 14.2482 | 0.71